## Worksheet
品番 | カテゴリー | シリーズ | 静電容量 | 静電容量許容差 | Vac | Vdc | ピッチ | 温度範囲 | 形状 | 誘電体 | AEC-Q200 | THB Grade | Max Irms | RTH (°C/W) | ESR (Typical) | ESL (nH) | dv/dt (V/us)
4U6K102JUA0 | Pulse | PHS | 0.001μf |  | 0 | 1000 | 12.50mm | -40°C~105°C | Radial | Metallized Polypropylene |  |  | 1.1A at 85°C, 100KHz | 0 |  | 0 | 8000
4U6K122JUA0 | Pulse | PHS | 0.0012μf |  | 0 | 1000 | 12.50mm | -40°C~105°C | Radial | Metallized Polypropylene |  |  | 1.2A at 85°C, 100KHz | 0 |  | 0 | 6667
4U6K152JUA0 | Pulse | PHS | 0.0015μf |  | 0 | 1000 | 12.50mm | -40°C~105°C | Radial | Metallized Polypropylene |  |  | 1.2A at 85°C, 100KHz | 0 |  | 0 | 6000
4U6K182JUA0 | Pulse | PHS | 0.0018μf | 5% | 0 | 1000 | 12.50mm | -40°C~105°C | Radial | Metallized Polypropylene |  |  | 1.3A at 85°C, 100KHz | 0 |  | 0 | 6111
4U6K222JUA0 | Pulse | PHS | 0.0022μf | 5% | 0 | 1000 | 12.50mm | -40°C~105°C | Radial | Metallized Polypropylene |  |  | 1.3A at 85°C, 100KHz | 0 |  | 0 | 5000
4U6K272JUA0 | Pulse | PHS | 0.0027μf | 5% | 0 | 1000 | 12.50mm | -40°C~105°C | Radial | Metallized Polypropylene |  |  | 1.3A at 85°C, 100KHz | 0 |  | 0 | 5185
4U6K332JUA0 | Pulse | PHS | 0.0033μf | 5% | 0 | 1000 | 12.50mm | -40°C~105°C | Radial | Metallized Polypropylene |  |  | 1.4A at 85°C, 100KHz | 0 |  | 0 | 5152
4U6K392JUA0 | Pulse | PHS | 0.0039μf | 5% | 0 | 1000 | 12.50mm | -40°C~105°C | Radial | Metallized Polypropylene |  |  | 1.4A at 85°C, 100KHz | 0 |  | 0 | 3846
4U6K472JUA0 | Pulse | PHS | 0.0047μf | 5% | 0 | 1000 | 12.50mm | -40°C~105°C | Radial | Metallized Polypropylene |  |  | 1.5A at 85°C, 100KHz | 0 |  | 0 | 3830
4U6K562JUA0 | Pulse | PHS | 0.0056μf | 5% | 0 | 1000 | 12.50mm | -40°C~105°C | Radial | Metallized Polypropylene |  |  | 1.5A at 85°C, 100KHz | 0 |  | 0 | 3929
4U6K682JUA0 | Pulse | PHS | 0.0068μf | 5% | 0 | 1000 | 12.50mm | -40°C~105°C | Radial | Metallized Polypropylene |  |  | 1.5A at 85°C, 100KHz | 0 |  | 0 | 3824
4U6K822JUA0 | Pulse | PHS | 0.0082μf | 5% | 0 | 1000 | 12.50mm | -40°C~105°C | Radial | Metallized Polypropylene |  |  | 1.6A at 85°C, 100KHz | 0 |  | 0 | 3902
4U6K103JUA0 | Pulse | PHS | 0.01μf | 5% | 0 | 1000 | 12.50mm | -40°C~105°C | Radial | Metallized Polypropylene |  |  | 1.7A at 85°C, 100KHz | 0 |  | 0 | 2200
4U6K123JUA0 | Pulse | PHS | 0.012μf | 5% | 0 | 1000 | 12.50mm | -40°C~105°C | Radial | Metallized Polypropylene |  |  | 1.8A at 85°C, 100KHz | 0 |  | 0 | 2167
4U6K153JUA0 | Pulse | PHS | 0.015μf | 5% | 0 | 1000 | 12.50mm | -40°C~105°C | Radial | Metallized Polypropylene |  |  | 2A at 85°C, 100KHz | 0 |  | 0 | 2133
4U6K183JUA0 | Pulse | PHS | 0.018μf | 5% | 0 | 1000 | 12.50mm | -40°C~105°C | Radial | Metallized Polypropylene |  |  | 2.1A at 85°C, 100KHz | 0 |  | 0 | 2167
4U6K223JUA0 | Pulse | PHS | 0.022μf | 5% | 0 | 1000 | 12.50mm | -40°C~105°C | Radial | Metallized Polypropylene |  |  | 2.4A at 85°C, 100KHz | 0 |  | 0 | 2136
4U6K273JUA0 | Pulse | PHS | 0.027μf | 5% | 0 | 1000 | 12.50mm | -40°C~105°C | Radial | Metallized Polypropylene |  |  | 2.6A at 85°C, 100KHz | 0 |  | 0 | 2148
4U6K333JUA0 | Pulse | PHS | 0.033μf | 5% | 0 | 1000 | 12.50mm | -40°C~105°C | Radial | Metallized Polypropylene |  |  | 2.9A at 85°C, 100KHz | 0 |  | 0 | 2152
4U6K393JUA0 | Pulse | PHS | 0.039μf | 5% | 0 | 1000 | 12.50mm | -40°C~105°C | Radial | Metallized Polypropylene |  |  | 3.2A at 85°C, 100KHz | 0 |  | 0 | 2154
4U6K473JUA0 | Pulse | PHS | 0.047μf | 5% | 0 | 1000 | 17.50mm | -40°C~105°C | Radial | Metallized Polypropylene |  |  | 3.6A at 85°C, 100KHz | 0 |  | 0 | 1191
4U6K563JUA0 | Pulse | PHS | 0.056μf | 5% | 0 | 1000 | 17.50mm | -40°C~105°C | Radial | Metallized Polypropylene |  |  | 4A at 85°C, 100KHz | 0 |  | 0 | 1196
4U6K683JUA0 | Pulse | PHS | 0.068μf | 10% | 0 | 1000 | 17.50mm | -40°C~105°C | Radial | Metallized Polypropylene |  |  | 4.4A at 85°C, 100KHz | 0 |  | 0 | 1191
4U6K823JUA0 | Pulse | PHS | 0.082μf | 5% | 0 | 1000 | 17.50mm | -40°C~105°C | Radial | Metallized Polypropylene |  |  | 4.9A at 85°C, 100KHz | 0 |  | 0 | 1195
4U6K104JUA0 | Pulse | PHS | 0.1μf | 5% | 0 | 1000 | 17.50mm | -40°C~105°C | Radial | Metallized Polypropylene |  |  | 5.5A at 85°C, 100KHz | 0 |  | 0 | 1200
4U6A102JUA0 | Pulse | PHS | 0.001μf | 5% | 0 | 1250 | 15.00mm | -40°C~105°C | Radial | Metallized Polypropylene |  |  | 1.2A at 85°C, 100KHz | 0 |  | 0 | 6000
4U6A122JUA0 | Pulse | PHS | 0.0012μf | 5% | 0 | 1250 | 15.00mm | -40°C~105°C | Radial | Metallized Polypropylene |  |  | 1.3A at 85°C, 100KHz | 0 |  | 0 | 6667
4U6A152JUA0 | Pulse | PHS | 0.0015μf | 5% | 0 | 1250 | 15.00mm | -40°C~105°C | Radial | Metallized Polypropylene |  |  | 1.4A at 85°C, 100KHz | 0 |  | 0 | 6667
4U6A182JUA0 | Pulse | PHS | 0.0018μf | 5% | 0 | 1250 | 15.00mm | -40°C~105°C | Radial | Metallized Polypropylene |  |  | 1.4A at 85°C, 100KHz | 0 |  | 0 | 5000
4U6A222JUA0 | Pulse | PHS | 0.0022μf | 5% | 0 | 1250 | 15.00mm | -40°C~105°C | Radial | Metallized Polypropylene |  |  | 1.5A at 85°C, 100KHz | 0 |  | 0 | 5000
4U6A272JUA0 | Pulse | PHS | 0.0027μf | 5% | 0 | 1250 | 15.00mm | -40°C~105°C | Radial | Metallized Polypropylene |  |  | 1.5A at 85°C, 100KHz | 0 |  | 0 | 4815
4U6A332JUA0 | Pulse | PHS | 0.0033μf | 5% | 0 | 1250 | 15.00mm | -40°C~105°C | Radial | Metallized Polypropylene |  |  | 1.6A at 85°C, 100KHz | 0 |  | 0 | 4545
4U6A392JUA0 | Pulse | PHS | 0.0039μf | 5% | 0 | 1250 | 15.00mm | -40°C~105°C | Radial | Metallized Polypropylene |  |  | 1.7A at 85°C, 100KHz | 0 |  | 0 | 4615
4U6A472JUA0 | Pulse | PHS | 0.0047μf | 5% | 0 | 1250 | 15.00mm | -40°C~105°C | Radial | Metallized Polypropylene |  |  | 1.8A at 85°C, 100KHz | 0 |  | 0 | 2979
4U6A562JUA0 | Pulse | PHS | 0.0056μf | 5% | 0 | 1250 | 15.00mm | -40°C~105°C | Radial | Metallized Polypropylene |  |  | 2A at 85°C, 100KHz | 0 |  | 0 | 3036
4U6A682JUA0 | Pulse | PHS | 0.0068μf | 5% | 0 | 1250 | 15.00mm | -40°C~105°C | Radial | Metallized Polypropylene |  |  | 2.2A at 85°C, 100KHz | 0 |  | 0 | 3088
4U6A822JUA0 | Pulse | PHS | 0.0082μf | 5% | 0 | 1250 | 15.00mm | -40°C~105°C | Radial | Metallized Polypropylene |  |  | 2.4A at 85°C, 100KHz | 0 |  | 0 | 3049
4U6A103JUA0 | Pulse | PHS | 0.01μf | 5% | 0 | 1250 | 15.00mm | -40°C~105°C | Radial | Metallized Polypropylene |  |  | 2.6A at 85°C, 100KHz | 0 |  | 0 | 3100
4U6A123JUA0 | Pulse | PHS | 0.012μf | 5% | 0 | 1250 | 15.00mm | -40°C~105°C | Radial | Metallized Polypropylene |  |  | 2.8A at 85°C, 100KHz | 0 |  | 0 | 3083
4U6A153JUA0 | Pulse | PHS | 0.015μf | 5% | 0 | 1250 | 15.00mm | -40°C~105°C | Radial | Metallized Polypropylene |  |  | 3.1A at 85°C, 100KHz | 0 |  | 0 | 3067
4U6A183JUA0 | Pulse | PHS | 0.018μf | 5% | 0 | 1250 | 15.00mm | -40°C~105°C | Radial | Metallized Polypropylene |  |  | 3.4A at 85°C, 100KHz | 0 |  | 0 | 3056
4U6A223JUA0 | Pulse | PHS | 0.022μf | 5% | 0 | 1250 | 15.00mm | -40°C~105°C | Radial | Metallized Polypropylene |  |  | 3.7A at 85°C, 100KHz | 0 |  | 0 | 3045
4U6A273JUA0 | Pulse | PHS | 0.027μf | 5% | 0 | 1250 | 15.00mm | -40°C~105°C | Radial | Metallized Polypropylene |  |  | 4A at 85°C, 100KHz | 0 |  | 0 | 3074
4U6A333JUA0 | Pulse | PHS | 0.033μf | 5% | 0 | 1250 | 20.00mm | -40°C~105°C | Radial | Metallized Polypropylene |  |  | 4.4A at 85°C, 100KHz | 0 |  | 0 | 1727
4U6A393JUA0 | Pulse | PHS | 0.039μf | 5% | 0 | 1250 | 20.00mm | -40°C~105°C | Radial | Metallized Polypropylene |  |  | 4.7A at 85°C, 100KHz | 0 |  | 0 | 1718
4U6A473JUA0 | Pulse | PHS | 0.047μf | 5% | 0 | 1250 | 20.00mm | -40°C~105°C | Radial | Metallized Polypropylene |  |  | 5.2A at 85°C, 100KHz | 0 |  | 0 | 1723
4U6A563JUA0 | Pulse | PHS | 0.056μf | 5% | 0 | 1250 | 20.00mm | -40°C~105°C | Radial | Metallized Polypropylene |  |  | 5.8A at 85°C, 100KHz | 0 |  | 0 | 1732
4U6A683JUA0 | Pulse | PHS | 0.068μf | 5% | 0 | 1250 | 20.00mm | -40°C~105°C | Radial | Metallized Polypropylene |  |  | 6.7A at 85°C, 100KHz | 0 |  | 0 | 1735
4U6R102JUA0 | Pulse | PHS | 0.001μf | 5% | 0 | 1600 | 15.00mm | -40°C~105°C | Radial | Metallized Polypropylene |  |  | 1.2A at 85°C, 100KHz | 0 |  | 0 | 6000
4U6R122JUA0 | Pulse | PHS | 0.0012μf | 5% | 0 | 1600 | 15.00mm | -40°C~105°C | Radial | Metallized Polypropylene |  |  | 1.3A at 85°C, 100KHz | 0 |  | 0 | 6667
4U6R152JUA0 | Pulse | PHS | 0.0015μf | 5% | 0 | 1600 | 15.00mm | -40°C~105°C | Radial | Metallized Polypropylene |  |  | 1.4A at 85°C, 100KHz | 0 |  | 0 | 6667
4U6R182JUA0 | Pulse | PHS | 0.0018μf | 5% | 0 | 1600 | 15.00mm | -40°C~105°C | Radial | Metallized Polypropylene |  |  | 1.5A at 85°C, 100KHz | 0 |  | 0 | 5000
4U6R222JUA0 | Pulse | PHS | 0.0022μf | 5% | 0 | 1600 | 15.00mm | -40°C~105°C | Radial | Metallized Polypropylene |  |  | 1.6A at 85°C, 100KHz | 0 |  | 0 | 5000
4U6R272JUA0 | Pulse | PHS | 0.0027μf | 5% | 0 | 1600 | 15.00mm | -40°C~105°C | Radial | Metallized Polypropylene |  |  | 1.8A at 85°C, 100KHz | 0 |  | 0 | 5185
4U6R332JUA0 | Pulse | PHS | 0.0033μf | 5% | 0 | 1600 | 15.00mm | -40°C~105°C | Radial | Metallized Polypropylene |  |  | 2A at 85°C, 100KHz | 0 |  | 0 | 5152
4U6R392JUA0 | Pulse | PHS | 0.0039μf | 5% | 0 | 1600 | 15.00mm | -40°C~105°C | Radial | Metallized Polypropylene |  |  | 2.2A at 85°C, 100KHz | 0 |  | 0 | 5128
4U6R472JUA0 | Pulse | PHS | 0.0047μf | 5% | 0 | 1600 | 20.00mm | -40°C~105°C | Radial | Metallized Polypropylene |  |  | 2.5A at 85°C, 100KHz | 0 |  | 0 | 2766
4U6R562JUA0 | Pulse | PHS | 0.0056μf | 5% | 0 | 1600 | 20.00mm | -40°C~105°C | Radial | Metallized Polypropylene |  |  | 2.8A at 85°C, 100KHz | 0 |  | 0 | 2679
4U6R682JUA0 | Pulse | PHS | 0.0068μf | 5% | 0 | 1600 | 20.00mm | -40°C~105°C | Radial | Metallized Polypropylene |  |  | 3A at 85°C, 100KHz | 0 |  | 0 | 2794
4U6R822JUA0 | Pulse | PHS | 0.0082μf | 5% | 0 | 1600 | 20.00mm | -40°C~105°C | Radial | Metallized Polypropylene |  |  | 3.4A at 85°C, 100KHz | 0 |  | 0 | 2683
4U6R103JUA0 | Pulse | PHS | 0.01μf | 5% | 0 | 1600 | 20.00mm | -40°C~105°C | Radial | Metallized Polypropylene |  |  | 3.7A at 85°C, 100KHz | 0 |  | 0 | 2700
4U6R123JUA0 | Pulse | PHS | 0.012μf | 5% | 0 | 1600 | 20.00mm | -40°C~105°C | Radial | Metallized Polypropylene |  |  | 4A at 85°C, 100KHz | 0 |  | 0 | 2750
4U6R153JUA0 | Pulse | PHS | 0.015μf | 5% | 0 | 1600 | 20.00mm | -40°C~105°C | Radial | Metallized Polypropylene |  |  | 4.5A at 85°C, 100KHz | 0 |  | 0 | 2733
4U6R183JUA0 | Pulse | PHS | 0.018μf | 5% | 0 | 1600 | 20.00mm | -40°C~105°C | Radial | Metallized Polypropylene |  |  | 4.8A at 85°C, 100KHz | 0 |  | 0 | 2722
4U6R223JUA0 | Pulse | PHS | 0.022μf | 5% | 0 | 1600 | 22.50mm | -40°C~105°C | Radial | Metallized Polypropylene |  |  | 5.1A at 85°C, 100KHz | 0 |  | 0 | 2091
4U6R273JUA0 | Pulse | PHS | 0.027μf | 5% | 0 | 1600 | 22.50mm | -40°C~105°C | Radial | Metallized Polypropylene |  |  | 5.5A at 85°C, 100KHz | 0 |  | 0 | 2074
4U6R333JUA0 | Pulse | PHS | 0.033μf | 5% | 0 | 1600 | 22.50mm | -40°C~105°C | Radial | Metallized Polypropylene |  |  | 6A at 85°C, 100KHz | 0 |  | 0 | 2091
4U6R393JUA0 | Pulse | PHS | 0.039μf | 5% | 0 | 1600 | 22.50mm | -40°C~105°C | Radial | Metallized Polypropylene |  |  | 6.5A at 85°C, 100KHz | 0 |  | 0 | 2077
4U6R473JUA0 | Pulse | PHS | 0.047μf | 5% | 0 | 1600 | 22.50mm | -40°C~105°C | Radial | Metallized Polypropylene |  |  | 7A at 85°C, 100KHz | 0 |  | 0 | 2085
4U6R563JUA0 | Pulse | PHS | 0.056μf | 5% | 0 | 1600 | 22.50mm | -40°C~105°C | Radial | Metallized Polypropylene |  |  | 7.7A at 85°C, 100KHz | 0 |  | 0 | 2071
4U6T102JUA0 | Pulse | PHS | 0.001μf | 5% | 0 | 2000 | 15.00mm | -40°C~105°C | Radial | Metallized Polypropylene |  |  | 1.2A at 85°C, 100KHz | 0 |  | 0 | 6000
4U6T122JUA0 | Pulse | PHS | 0.0012μf | 5% | 0 | 2000 | 15.00mm | -40°C~105°C | Radial | Metallized Polypropylene |  |  | 1.3A at 85°C, 100KHz | 0 |  | 0 | 6667
4U6T152JUA0 | Pulse | PHS | 0.0015μf | 5% | 0 | 2000 | 15.00mm | -40°C~105°C | Radial | Metallized Polypropylene |  |  | 1.4A at 85°C, 100KHz | 0 |  | 0 | 6667
4U6T182JUA0 | Pulse | PHS | 0.0018μf | 5% | 0 | 2000 | 15.00mm | -40°C~105°C | Radial | Metallized Polypropylene |  |  | 1.5A at 85°C, 100KHz | 0 |  | 0 | 6667
4U6T222JUA0 | Pulse | PHS | 0.0022μf | 5% | 0 | 2000 | 15.00mm | -40°C~105°C | Radial | Metallized Polypropylene |  |  | 1.7A at 85°C, 100KHz | 0 |  | 0 | 6364
4U6T272JUA0 | Pulse | PHS | 0.0027μf | 5% | 0 | 2000 | 15.00mm | -40°C~105°C | Radial | Metallized Polypropylene |  |  | 2A at 85°C, 100KHz | 0 |  | 0 | 6296
4U6T332JUA0 | Pulse | PHS | 0.0033μf | 5% | 0 | 2000 | 20.00mm | -40°C~105°C | Radial | Metallized Polypropylene |  |  | 2.3A at 85°C, 100KHz | 0 |  | 0 | 3636
4U6T392JUA0 | Pulse | PHS | 0.0039μf | 5% | 0 | 2000 | 20.00mm | -40°C~105°C | Radial | Metallized Polypropylene |  |  | 2.6A at 85°C, 100KHz | 0 |  | 0 | 3590
4U6T472JUA0 | Pulse | PHS | 0.0047μf | 5% | 0 | 2000 | 20.00mm | -40°C~105°C | Radial | Metallized Polypropylene |  |  | 3A at 85°C, 100KHz | 0 |  | 0 | 3617
4U6T562JUA0 | Pulse | PHS | 0.0056μf | 5% | 0 | 2000 | 20.00mm | -40°C~105°C | Radial | Metallized Polypropylene |  |  | 3.4A at 85°C, 100KHz | 0 |  | 0 | 3571
4U6T682JUA0 | Pulse | PHS | 0.0068μf | 5% | 0 | 2000 | 20.00mm | -40°C~105°C | Radial | Metallized Polypropylene |  |  | 3.8A at 85°C, 100KHz | 0 |  | 0 | 3529
4U6T822JUA0 | Pulse | PHS | 0.0082μf | 5% | 0 | 2000 | 20.00mm | -40°C~105°C | Radial | Metallized Polypropylene |  |  | 4.2A at 85°C, 100KHz | 0 |  | 0 | 3537
4U6T103JUA0 | Pulse | PHS | 0.01μf | 5% | 0 | 2000 | 20.00mm | -40°C~105°C | Radial | Metallized Polypropylene |  |  | 4.6A at 85°C, 100KHz | 0 |  | 0 | 3500
4U6T123JUA0 | Pulse | PHS | 0.012μf | 5% | 0 | 2000 | 20.00mm | -40°C~105°C | Radial | Metallized Polypropylene |  |  | 5A at 85°C, 100KHz | 0 |  | 0 | 3500
4U6T153JUA0 | Pulse | PHS | 0.015μf | 5% | 0 | 2000 | 20.00mm | -40°C~105°C | Radial | Metallized Polypropylene |  |  | 5.5A at 85°C, 100KHz | 0 |  | 0 | 3533
4U6T183JUA0 | Pulse | PHS | 0.018μf | 5% | 0 | 2000 | 20.00mm | -40°C~105°C | Radial | Metallized Polypropylene |  |  | 6A at 85°C, 100KHz | 0 |  | 0 | 3500
4U6T223JUA0 | Pulse | PHS | 0.022μf | 5% | 0 | 2000 | 20.00mm | -40°C~105°C | Radial | Metallized Polypropylene |  |  | 6.5A at 85°C, 100KHz | 0 |  | 0 | 3500
4U6U102JUA0 | Pulse | PHS | 0.001μf | 5% | 0 | 2500 | 20.00mm | -40°C~105°C | Radial | Metallized Polypropylene |  |  | 1.5A at 85°C, 100KHz | 0 |  | 0 | 6000
4U6U122JUA0 | Pulse | PHS | 0.0012μf | 5% | 0 | 2500 | 20.00mm | -40°C~105°C | Radial | Metallized Polypropylene |  |  | 1.5A at 85°C, 100KHz | 0 |  | 0 | 5833
4U6U152JUA0 | Pulse | PHS | 0.0015μf | 5% | 0 | 2500 | 20.00mm | -40°C~105°C | Radial | Metallized Polypropylene |  |  | 1.6A at 85°C, 100KHz | 0 |  | 0 | 5333
4U6U182JUA0 | Pulse | PHS | 0.0018μf | 5% | 0 | 2500 | 20.00mm | -40°C~105°C | Radial | Metallized Polypropylene |  |  | 1.8A at 85°C, 100KHz | 0 |  | 0 | 5556
4U6U222JUA0 | Pulse | PHS | 0.0022μf | 5% | 0 | 2500 | 20.00mm | -40°C~105°C | Radial | Metallized Polypropylene |  |  | 2.1A at 85°C, 100KHz | 0 |  | 0 | 5455
4U6U272JUA0 | Pulse | PHS | 0.0027μf | 5% | 0 | 2500 | 20.00mm | -40°C~105°C | Radial | Metallized Polypropylene |  |  | 2.4A at 85°C, 100KHz | 0 |  | 0 | 5556
4U6U332JUA0 | Pulse | PHS | 0.0033μf | 5% | 0 | 2500 | 20.00mm | -40°C~105°C | Radial | Metallized Polypropylene |  |  | 2.7A at 85°C, 100KHz | 0 |  | 0 | 5455
4U6U392JUA0 | Pulse | PHS | 0.0039μf | 5% | 0 | 2500 | 20.00mm | -40°C~105°C | Radial | Metallized Polypropylene |  |  | 3A at 85°C, 100KHz | 0 |  | 0 | 5385
4U6U472JUA0 | Pulse | PHS | 0.0047μf | 5% | 0 | 2500 | 20.00mm | -40°C~105°C | Radial | Metallized Polypropylene |  |  | 3.4A at 85°C, 100KHz | 0 |  | 0 | 5532
4U6U562JUA0 | Pulse | PHS | 0.0056μf | 5% | 0 | 2500 | 20.00mm | -40°C~105°C | Radial | Metallized Polypropylene |  |  | 3.8A at 85°C, 100KHz | 0 |  | 0 | 5357
4U6U682JUA0 | Pulse | PHS | 0.0068μf | 5% | 0 | 2500 | 20.00mm | -40°C~105°C | Radial | Metallized Polypropylene |  |  | 4.2A at 85°C, 100KHz | 0 |  | 0 | 5441
4U6U822JUA0 | Pulse | PHS | 0.0082μf | 5% | 0 | 2500 | 20.00mm | -40°C~105°C | Radial | Metallized Polypropylene |  |  | 4.6A at 85°C, 100KHz | 0 |  | 0 | 5488
4U6U103JUA0 | Pulse | PHS | 0.01μf | 5% | 0 | 2500 | 20.00mm | -40°C~105°C | Radial | Metallized Polypropylene |  |  | 5.1A at 85°C, 100KHz | 0 |  | 0 | 5400
4U6U123JUA0 | Pulse | PHS | 0.012μf | 5% | 0 | 2500 | 22.50mm | -40°C~105°C | Radial | Metallized Polypropylene |  |  | 5.5A at 85°C, 100KHz | 0 |  | 0 | 4000
4U6U153JUA0 | Pulse | PHS | 0.015μf | 5% | 0 | 2500 | 22.50mm | -40°C~105°C | Radial | Metallized Polypropylene |  |  | 6A at 85°C, 100KHz | 0 |  | 0 | 4000
4U6U183JUA0 | Pulse | PHS | 0.018μf | 5% | 0 | 2500 | 22.50mm | -40°C~105°C | Radial | Metallized Polypropylene |  |  | 6.5A at 85°C, 100KHz | 0 |  | 0 | 3944